## Без Минерална Посипка
| Съществени характеристики | Метод на изпитване | Мерна еденица | Експлоатационни показатели | Експлоатационни показатели | Експлоатационни показатели | Европейски стандарт
1 | Защитно покритие от горната страна
2 | Защитно покритие от Долната страна
| Вид на основата-Стъклен воал |  | гр/m2 | 80 | 80 | 120
Вид на Битумът-Модифициран с СБС
3 | Дължина/Ширина | EN 1848-1 | см/см | >100> +-1.0 | >100> +-1.0 | >100> +-1.0
4 | Дебелина | EN 1849-1 | mm
5 | Маса на еденица площ | EN 1849-1 | кг/m2 | 2.5 кг/m2 | 3.5 кг/m2 | 4.5 кг/m2
6 | Якост на опън до скъсване – надлъжно – напречно | EN 12311-1 | N/50mm | – 450 – 240 | – 490 – 240 | – 480 – 240
7 | Относително удължение при опън на скъсване: – надлъжно – напречно | EN 12311-1 | % | –6 –9 | –7 – 11 | –8 – 11
8 | Гъвкавост при ниска температура (пластичност) | EN 1109 | °C | 0 °C / минус 5 °C без изменения | 0 °C / минус 5 °C без изменения | 0 °C / минус 5 °C без изменения | EN13707:2004 +A2:2009; EN13969:2004 /A1:2006
9 | Съпротивление на топлинния поток | EN 1110 | °C | +100 °C няма стичане | +100 °C няма стичане | +100 °C няма стичане | EN13707:2004 +A2:2009
10 | Водонепропускливост при налягане 0,7МРа в продължение на 24h | EN1928-B |  | Не пропуска вода | Не пропуска вода | Не пропуска вода | EN13707:2004 +A2:2009; EN13969:2004 /A1:2006
11 | Устойчивост на разкъсване (остъргване с пирон) | EN 12310-1 | N | 100 | 200 | 200 | EN13707:2004 +A2:2009; EN13969:2004 /A1:2006
12 | Съпротивление на срязване на снажданията – надлъжно – напречно | EN 12317-1 | N/50mm | скъсване извън снаждането – 420 – 250 | скъсване извън снаждането – 460 – 250 | скъсване извън снаждането – 510 – 250 | EN13707:2004 +A2:2009; EN13969:2004 /A1:2006
13 | Съпротивление при статично натоварване | EN 12730A | кг |  | при 250 N без протичане | при 250 N без протичане | EN13707:2004 +A2:2009; EN13969:2004 /A1:2006
14 | Външен огън | EN 1187 | Клас | Огнеупорен | Огнеупорен | Огнеупорен | EN13707:2004 +A2:2009
15 | Реакция на огън | EN11925-2/EN13501-1+ A1 | Клас | F | F | F | EN13707:2004 +A2:2009; EN13969:2004 /A1:2006
16 | Дълготрайност: водонепроницаемост след изкуствено стареене | EN1296/EN1928-B | kPa | Преминал | Преминал | Преминал | EN13969:2004 /A1:2006

## С минерална посипка
| Съществени характеристики | Метод на изпитване | Мерна еденица | Експлоатационни показатели | Експлоатационни показатели | Експлоатационни показатели | Европейски стандарт
1 | Защитно покритие от горната страна
2 | Защитно покритие от Минерална посипка
| Вид на основата-Стъклен воал |  | гр/m2 | 80 | 80 | 120
Вид на Битумът-Модифициран с СБС
3 | Дължина/Ширина | EN 1848-1 | см/см | >100> +-1.0 | >100> +-1.0 | >100> +-1.0
4 | Дебелина | EN 1849-1 | mm
5 | Маса на еденица площ | EN 1849-1 | кг/m2 | 3 кг/m2 | 3.5 кг/m2 | 4.5 кг/m2
6 | Якост на опън до скъсване – надлъжно – напречно | EN 12311-1 | N/50mm | – 480 – 260 | – 510 – 260 | – 520 – 260
7 | Относително удължение при опън на скъсване: – надлъжно – напречно | EN 12311-1 | % | –6 –9 | –7 – 11 | –8 – 11
8 | Гъвкавост при ниска температура (пластичност) | EN 1109 | °C | 0 °C / минус 5 °C без изменения | 0 °C / минус 5 °C без изменения | 0 °C / минус 5 °C без изменения | EN13707:2004 +A2:2009; EN13969:2004 /A1:2006
9 | Съпротивление на топлинния поток | EN 1110 | °C | +100 °C няма стичане | +100 °C няма стичане | +100 °C няма стичане | EN13707:2004 +A2:2009
10 | Водонепропускливост при налягане 0,7МРа в продължение на 24h | EN1928-B |  | Не пропуска вода | Не пропуска вода | Не пропуска вода | EN13707:2004 +A2:2009; EN13969:2004 /A1:2006
11 | Устойчивост на разкъсване (остъргване с пирон) | EN 12310-1 | N | 100 | 200 | 200 | EN13707:2004 +A2:2009; EN13969:2004 /A1:2006
12 | Съпротивление на срязване на снажданията – надлъжно – напречно | EN 12317-1 | N/50mm | скъсване извън снаждането – 455 – 250 | скъсване извън снаждането – 475 – 250 | скъсване извън снаждането – 540 – 250 | EN13707:2004 +A2:2009; EN13969:2004 /A1:2006
13 | Съпротивление при статично натоварване | EN 12730A | кг |  | при 250 N без протичане | при 250 N без протичане | EN13707:2004 +A2:2009; EN13969:2004 /A1:2006
14 | Външен огън | EN 1187 | Клас | Огнеупорен | Огнеупорен | Огнеупорен | EN13707:2004 +A2:2009
15 | Реакция на огън | EN11925-2/EN13501-1+ A1 | Клас | F | F | F | EN13707:2004 +A2:2009; EN13969:2004 /A1:2006
16 | Дълготрайност: водонепроницаемост след изкуствено стареене | EN1296/EN1928-B | kPa | Преминал | Преминал | Преминал | EN13969:2004 /A1:2006