## Без Минерална Посипка
| Съществени характеристики | Метод на изпитване | Мерна еденица | Експлоатационни показатели | Експлоатационни показатели | Експлоатационни показатели | Европейски стандарт
1 | Защитно покритие от горната страна
2 | Защитно покритие от Долната страна
| Вид на основата-Нетъкан полиестер |  | гр/m2 | 120 | 120 | 160
Вид на Битумът-Модифициран с СБС
3 | Дължина/Ширина | EN 1848-1 | см/см | >100> +-1.0 | >100> +-1.0 | >100> +-1.0
4 | Дебелина | EN 1849-1 | mm
5 | Маса на еденица площ | EN 1849-1 | кг/m2 | 3 кг/m2 | 4 кг/m2 | 5 кг/m2
6 | Якост на опън до скъсване – надлъжно – напречно | EN 12311-1 | N/50mm | – 800 – 540 | – 850 – 530 | – 910 – 620
7 | Относително удължение при опън на скъсване: – надлъжно – напречно | EN 12311-1 | % | –45 – 56 | –45 – 56 | –45 – 46
8 | Гъвкавост при ниска температура (пластичност) | EN 1109 | °C | 0 °C / минус 5 °C без изменения | 0 °C / минус 5 °C без изменения | 0 °C / минус 5 °C без изменения | EN13707:2004 +A2:2009; EN13969:2004 /A1:2006
9 | Съпротивление на топлинния поток | EN 1110 | °C | +100 °C няма стичане | +100 °C няма стичане | +100 °C няма стичане | EN13707:2004 +A2:2009
10 | Водонепропускливост при налягане 0,7МРа в продължение на 24h | EN1928-B |  | Не пропуска вода | Не пропуска вода | Не пропуска вода | EN13707:2004 +A2:2009; EN13969:2004 /A1:2006
11 | Устойчивост на разкъсване (остъргване с пирон) | EN 12310-1 | N | 100 | 200 | 200 | EN13707:2004 +A2:2009; EN13969:2004 /A1:2006
12 | Съпротивление на срязване на снажданията – надлъжно – напречно | EN 12317-1 | N/50mm | скъсване извън снаждането – 800 – 520 | скъсване извън снаждането – 850 – 530 | скъсване извън снаждането – 960 – 640 | EN13707:2004 +A2:2009; EN13969:2004 /A1:2006
13 | Съпротивление при статично натоварване | EN 12730A | кг |  | при 250 N без протичане | при 250 N без протичане | EN13707:2004 +A2:2009; EN13969:2004 /A1:2006
14 | Външен огън | EN 1187 | Клас | Огнеупорен | Огнеупорен | Огнеупорен | EN13707:2004 +A2:2009
15 | Реакция на огън | EN11925-2/EN13501-1+ A1 | Клас | F | F | F | EN13707:2004 +A2:2009; EN13969:2004 /A1:2006
16 | Дълготрайност: водонепроницаемост след изкуствено стареене | EN1296/EN1928-B | kPa | Преминал | Преминал | Преминал | EN13969:2004 /A1:2006

## С минерална посипка
| Съществени характеристики | Метод на изпитване | Мерна еденица | Експлоатационни показатели | Експлоатационни показатели | Експлоатационни показатели | Европейски стандарт
1 | Защитно покритие от горната страна
2 | Защитно покритие от Минерална посипка
| Вид на основата-Нетъкан полиестер |  | гр/m2 | 120 | 120 | 160
Вид на Битумът-Модифициран с СБС
3 | Дължина/Ширина | EN 1848-1 | см/см | >100> +-1.0 | >100> +-1.0 | >100> +-1.0
4 | Дебелина | EN 1849-1 | mm
5 | Маса на еденица площ | EN 1849-1 | кг/m2 | 3.5 кг/m2 | 4 кг/m2 | 5 кг/m2
6 | Якост на опън до скъсване – надлъжно – напречно | EN 12311-1 | N/50mm | – 860 – 540 | – 890 – 560 | – 930 – 620
7 | Относително удължение при опън на скъсване: – надлъжно – напречно | EN 12311-1 | % | –38 –46 | –40 – 43 | –45 – 46
8 | Гъвкавост при ниска температура (пластичност) | EN 1109 | °C | 0 °C / минус 5 °C без изменения | 0 °C / минус 5 °C без изменения | 0 °C / минус 5 °C без изменения | EN13707:2004 +A2:2009; EN13969:2004 /A1:2006
9 | Съпротивление на топлинния поток | EN 1110 | °C | +100 °C няма стичане | +100 °C няма стичане | +100 °C няма стичане | EN13707:2004 +A2:2009
10 | Водонепропускливост при налягане 0,7МРа в продължение на 24h | EN1928-B |  | Не пропуска вода | Не пропуска вода | Не пропуска вода | EN13707:2004 +A2:2009; EN13969:2004 /A1:2006
11 | Устойчивост на разкъсване (остъргване с пирон) | EN 12310-1 | N | 100 | 200 | 200 | EN13707:2004 +A2:2009; EN13969:2004 /A1:2006
12 | Съпротивление на срязване на снажданията – надлъжно – напречно | EN 12317-1 | N/50mm | скъсване извън снаждането – 900 – 580 | скъсване извън снаждането – 920 – 610 | скъсване извън снаждането – 960 – 655 | EN13707:2004 +A2:2009; EN13969:2004 /A1:2006
13 | Съпротивление при статично натоварване | EN 12730A | кг |  | при 250 N без протичане | при 250 N без протичане | EN13707:2004 +A2:2009; EN13969:2004 /A1:2006
14 | Външен огън | EN 1187 | Клас | Огнеупорен | Огнеупорен | Огнеупорен | EN13707:2004 +A2:2009
15 | Реакция на огън | EN11925-2/EN13501-1+ A1 | Клас | F | F | F | EN13707:2004 +A2:2009; EN13969:2004 /A1:2006
16 | Дълготрайност: водонепроницаемост след изкуствено стареене | EN1296/EN1928-B | kPa | Преминал | Преминал | Преминал | EN13969:2004 /A1:2006